## Regneopgave 1
Data fra testmaskinen |  | Delopgave a:
Kraft (N) | Åbning (m) | Trapez Integration | Opgavebeskrivelse:
0 | 0 | - | Del 1: Bestemmelse af brudsejheden Gc fra en materialetest
0.02 | 5e-06 |  | a) Bestem den forbrugte energi til at skabe nyt revneareal ved at integrere arealet under kurven. Kan gøres grafisk eller numerisk (trapez integration).
0 | 9e-06 |  | b) Beregn det nye generede revneareal.
0.04 | 1.3e-05 |  | c) Beregn brudsejheden via de to foregørende beregnede størrelser.
0.08 | 1.7e-05 |  | Del 2: Benyt brudsejheden til at prædiktere den kritiske belastning for revnevækst i et fly med en eksisterende revne.
0.14 | 2.1e-05 |  | d) Beregn den kritiske belastning/kraft for revnevækst hvis startrevnelængden er a0=0.002m. Brug udtrykket i opgaveteksten samt den netop beregnede brudsejhed fra del 1 til at beregne den kritiske belastning for revnevækst.
0.08 | 2.5e-05
0.04 | 2.9e-05 |  | Note: Du skal kun beregne størrelser i de blåmarkerede felter
0.09 | 3.3e-05
0.08 | 3.7e-05
0.25 | 4.2e-05
0.2 | 4.6e-05 |  | Del 1: Delopgave a-c:
0.35 | 5e-05 |  | Ny revnelængde (m) | Testemnebredde - B (m)
0.58 | 5.4e-05 |  | 0.015595 | 0.02508
0.86 | 5.9e-05 |  | Forbrugt energi = Sum Integration (J) | Nyt revneareal (m^2) | Brudsejhed - Gc (J/m^2)
0.98 | 6.3e-05
1.14 | 6.7e-05
1.11 | 7.1e-05
1.24 | 7.5e-05 |  | Del 2: Delopgave d:
1.4 | 7.9e-05 |  | Testemnebredde - B (m) | Materialestivhed - E (N/m^2) | Højde pr bjælkearm - H (m) | Startrevnelængde - a0 (m)
1.6 | 8.3e-05 |  | 0.02508 | 144000000000 | 0.0015 | 0.002
1.71 | 8.7e-05 |  | Kritisk belastning for revnevækst - P (N)
1.79 | 9.2e-05
1.81 | 9.6e-05
1.87 | 0.0001
1.89 | 0.000105
1.91 | 0.000109
1.87 | 0.000113
1.97 | 0.000117
1.92 | 0.000121
1.98 | 0.000125
2 | 0.000129
2.03 | 0.000134
2.05 | 0.000138
2.09 | 0.000142
2.08 | 0.000146
2.08 | 0.000151
2.07 | 0.000155
2.1 | 0.000159
2.06 | 0.000163
2.2 | 0.000167
2.14 | 0.000171
2.26 | 0.000176
2.22 | 0.00018
2.26 | 0.000184
2.26 | 0.000188
2.33 | 0.000192
2.25 | 0.000196
2.25 | 0.000201
2.26 | 0.000205
2.38 | 0.000209
2.32 | 0.000213
2.37 | 0.000218
2.32 | 0.000222
2.35 | 0.000226
2.41 | 0.00023
2.34 | 0.000234
2.38 | 0.000238
2.39 | 0.000242
2.46 | 0.000247
2.51 | 0.000251
2.48 | 0.000255
2.58 | 0.000259
2.66 | 0.000264
2.67 | 0.000268
2.78 | 0.000272
2.87 | 0.000276
3.01 | 0.00028
3.09 | 0.000284
3.18 | 0.000288
3.23 | 0.000293
3.38 | 0.000297
3.49 | 0.000301
3.47 | 0.000305
3.64 | 0.00031
3.69 | 0.000314
3.84 | 0.000318
3.92 | 0.000322
4.02 | 0.000326
4.09 | 0.00033
4.25 | 0.000334
4.33 | 0.000339
4.45 | 0.000343
4.52 | 0.000347
4.54 | 0.000351
4.78 | 0.000355
4.8 | 0.000359
4.9 | 0.000363
4.94 | 0.000367
5.02 | 0.000372
5.14 | 0.000376
5.19 | 0.00038
5.31 | 0.000384
5.47 | 0.000389
5.54 | 0.000393
5.62 | 0.000397
5.69 | 0.000401
5.79 | 0.000405
5.91 | 0.000409
5.92 | 0.000413
6.09 | 0.000417
6.16 | 0.000422
6.29 | 0.000426
6.36 | 0.00043
6.44 | 0.000434
6.52 | 0.000438
6.61 | 0.000442
6.74 | 0.000446
6.85 | 0.000451
6.91 | 0.000455
7 | 0.000459
7.1 | 0.000463
7.21 | 0.000468
7.28 | 0.000472
7.37 | 0.000476
7.5 | 0.00048
7.62 | 0.000484
7.63 | 0.000488
7.69 | 0.000492
7.83 | 0.000497
7.89 | 0.000501
8.02 | 0.000505
8.08 | 0.000509
8.2 | 0.000514
8.27 | 0.000518
8.35 | 0.000522
8.38 | 0.000526
8.5 | 0.00053
8.58 | 0.000534
8.68 | 0.000538
8.81 | 0.000543
8.81 | 0.000547
9 | 0.000551
9.01 | 0.000555
9.1 | 0.000559
9.23 | 0.000563
9.31 | 0.000567
9.4 | 0.000572
9.48 | 0.000576
9.53 | 0.00058
9.68 | 0.000584
9.71 | 0.000589
9.84 | 0.000593
9.93 | 0.000597
10.02 | 0.000601
10.06 | 0.000605
10.17 | 0.000609
10.28 | 0.000613
10.33 | 0.000617
10.4 | 0.000622
10.5 | 0.000626
10.65 | 0.00063
10.72 | 0.000634
10.75 | 0.000638
10.93 | 0.000643
10.94 | 0.000647
11.01 | 0.000651
11.15 | 0.000655
11.23 | 0.000659
11.37 | 0.000663
11.41 | 0.000668
11.49 | 0.000672
11.6 | 0.000676
11.65 | 0.00068
11.74 | 0.000684
11.8 | 0.000688
11.9 | 0.000692
12.01 | 0.000697
12.07 | 0.000701
12.14 | 0.000705
12.27 | 0.000709
12.23 | 0.000714
12.43 | 0.000718
12.44 | 0.000722
12.57 | 0.000726
12.59 | 0.00073
12.72 | 0.000734
12.78 | 0.000738
12.86 | 0.000743
12.97 | 0.000747
13.13 | 0.000751
13.16 | 0.000755
13.28 | 0.000759
13.35 | 0.000763
13.38 | 0.000767
13.53 | 0.000772
13.53 | 0.000776
13.62 | 0.00078
13.71 | 0.000784
13.82 | 0.000789
13.98 | 0.000793
13.98 | 0.000797
14.08 | 0.000801
14.19 | 0.000805
14.18 | 0.000809
14.36 | 0.000813
14.43 | 0.000817
14.56 | 0.000822
14.57 | 0.000826
14.62 | 0.00083
14.67 | 0.000835
14.82 | 0.000839
14.86 | 0.000843
15 | 0.000847
15.1 | 0.000851
15.19 | 0.000855
15.24 | 0.000859
15.33 | 0.000864
15.46 | 0.000868
15.49 | 0.000872
15.62 | 0.000876
15.61 | 0.00088
15.75 | 0.000885
15.86 | 0.000889
15.97 | 0.000893
16.03 | 0.000897
16.14 | 0.000901
16.14 | 0.000905
16.27 | 0.00091
16.32 | 0.000914
16.41 | 0.000918
16.51 | 0.000922
16.61 | 0.000926
16.63 | 0.000931
16.73 | 0.000935
16.85 | 0.000939
16.96 | 0.000943
17.09 | 0.000947
17.13 | 0.000952
17.14 | 0.000956
17.31 | 0.00096
17.37 | 0.000964
17.48 | 0.000968
17.52 | 0.000972
17.64 | 0.000976
17.75 | 0.00098
17.79 | 0.000985
17.84 | 0.000989
17.94 | 0.000993
18.08 | 0.000997
18.11 | 0.001002
18.19 | 0.001006
18.26 | 0.00101
18.38 | 0.001014
18.51 | 0.001018
18.5 | 0.001022
18.71 | 0.001026
18.67 | 0.001031
18.78 | 0.001035
18.84 | 0.001039
18.91 | 0.001043
19.09 | 0.001047
19.1 | 0.001051
19.19 | 0.001055
19.27 | 0.001059
19.38 | 0.001063
19.41 | 0.001068
19.52 | 0.001072
19.58 | 0.001076
19.75 | 0.00108
19.82 | 0.001084
19.83 | 0.001088
19.94 | 0.001092
19.99 | 0.001096
20.14 | 0.001101
20.18 | 0.001105
20.29 | 0.001109
20.37 | 0.001113
20.47 | 0.001118
20.54 | 0.001122
20.65 | 0.001126
20.69 | 0.00113
20.73 | 0.001134
20.84 | 0.001138
21.01 | 0.001142
21.03 | 0.001147
21.12 | 0.001151
21.23 | 0.001155
21.3 | 0.001159
21.34 | 0.001164
21.42 | 0.001168
21.5 | 0.001172
21.62 | 0.001176
21.77 | 0.00118
21.76 | 0.001184
21.88 | 0.001188
21.96 | 0.001193
22.01 | 0.001197
22.17 | 0.001201
22.19 | 0.001205
22.33 | 0.001209
22.33 | 0.001213
22.5 | 0.001217
22.52 | 0.001222
22.64 | 0.001226
22.73 | 0.00123
22.81 | 0.001234
22.86 | 0.001239
23.07 | 0.001243
23.02 | 0.001247
23.09 | 0.001251
23.19 | 0.001255
23.28 | 0.001259
23.41 | 0.001263
23.48 | 0.001268
23.53 | 0.001272
23.54 | 0.001276
23.73 | 0.00128
23.78 | 0.001284
23.86 | 0.001289
24 | 0.001293
24.06 | 0.001297
24.06 | 0.001301
24.25 | 0.001305
24.24 | 0.001309
24.39 | 0.001314
24.48 | 0.001318
24.53 | 0.001322
24.55 | 0.001326
24.73 | 0.00133
24.76 | 0.001334
24.87 | 0.001338
25.02 | 0.001343
25.09 | 0.001347
25.13 | 0.001351
25.26 | 0.001355
25.33 | 0.00136
25.41 | 0.001364
25.52 | 0.001368
25.65 | 0.001372
25.66 | 0.001376
25.73 | 0.00138
25.81 | 0.001384
25.96 | 0.001389
25.97 | 0.001393
26.11 | 0.001397
26.07 | 0.001401
26.16 | 0.001406
26.3 | 0.00141
26.39 | 0.001414
26.46 | 0.001418
26.57 | 0.001422
26.63 | 0.001426
26.74 | 0.00143
26.78 | 0.001435
26.97 | 0.001439
26.99 | 0.001443
27.09 | 0.001447
27.17 | 0.001451
27.26 | 0.001455
27.35 | 0.001459
27.35 | 0.001464
27.51 | 0.001468
27.52 | 0.001472
27.69 | 0.001476
27.83 | 0.001481
27.82 | 0.001485
27.9 | 0.001489
27.93 | 0.001493
28.03 | 0.001497
28.16 | 0.001501
28.24 | 0.001505
28.26 | 0.001509
28.41 | 0.001514
28.42 | 0.001518
28.5 | 0.001522
28.59 | 0.001526
28.68 | 0.001531
28.78 | 0.001535
28.88 | 0.001539
28.9 | 0.001543
29.03 | 0.001547
29.12 | 0.001551
29.23 | 0.001556
29.31 | 0.00156
29.32 | 0.001564
29.36 | 0.001568
29.55 | 0.001572
29.64 | 0.001576
29.68 | 0.00158
29.77 | 0.001584
29.89 | 0.001589
29.88 | 0.001593
30.02 | 0.001597
30.15 | 0.001601
30.17 | 0.001606
30.26 | 0.00161
30.34 | 0.001614
30.39 | 0.001618
30.51 | 0.001622
30.58 | 0.001626
30.7 | 0.00163
30.74 | 0.001635
30.86 | 0.001639
30.88 | 0.001643
31.02 | 0.001647
31.11 | 0.001651
31.22 | 0.001655
31.32 | 0.001659
31.37 | 0.001664
31.47 | 0.001668
31.54 | 0.001672
31.63 | 0.001676
31.76 | 0.00168
31.82 | 0.001685
31.87 | 0.001689
31.95 | 0.001693
32.01 | 0.001697
32.09 | 0.001701
32.23 | 0.001705
32.27 | 0.001709
32.39 | 0.001714
32.46 | 0.001718
32.59 | 0.001722
32.58 | 0.001726
32.71 | 0.00173
32.76 | 0.001734
32.86 | 0.001738
32.94 | 0.001743
33.01 | 0.001747
33.11 | 0.001751
33.19 | 0.001755
33.33 | 0.001759
33.41 | 0.001764
33.46 | 0.001768
33.56 | 0.001772
33.58 | 0.001776
33.71 | 0.00178
33.84 | 0.001784
33.89 | 0.001788
33.91 | 0.001792
34 | 0.001797
34.1 | 0.001801
34.24 | 0.001805
34.28 | 0.001809
34.32 | 0.001814
34.43 | 0.001818
34.58 | 0.001822
34.68 | 0.001826
34.71 | 0.00183
34.78 | 0.001834
34.87 | 0.001838
35.04 | 0.001843
35.05 | 0.001847
35.12 | 0.001851
35.23 | 0.001855
35.28 | 0.001859
35.44 | 0.001863
35.49 | 0.001867
35.54 | 0.001872
35.6 | 0.001876
35.74 | 0.00188
35.79 | 0.001884
35.9 | 0.001889
35.98 | 0.001893
36.05 | 0.001897
36.09 | 0.001901
36.2 | 0.001905
36.31 | 0.001909
36.42 | 0.001913
36.53 | 0.001918
36.57 | 0.001922
36.63 | 0.001926
36.76 | 0.00193
36.82 | 0.001934
36.9 | 0.001938
37.03 | 0.001942
37.01 | 0.001947
37.14 | 0.001951
37.2 | 0.001955
37.34 | 0.001959
37.38 | 0.001964
37.35 | 0.001968
37.61 | 0.001972
37.65 | 0.001976
37.85 | 0.00198
37.77 | 0.001984
37.91 | 0.001988
37.93 | 0.001992
38.06 | 0.001997
38.12 | 0.002001
38.27 | 0.002005
38.31 | 0.00201
38.36 | 0.002014
38.48 | 0.002018
38.59 | 0.002022
38.71 | 0.002026
38.77 | 0.00203
38.8 | 0.002034
38.98 | 0.002038
39.03 | 0.002043
39.1 | 0.002047
39.13 | 0.002051
39.29 | 0.002055
39.32 | 0.002059
39.45 | 0.002063
39.49 | 0.002068
39.55 | 0.002072
39.6 | 0.002076
39.79 | 0.00208
39.87 | 0.002085
39.92 | 0.002089
40 | 0.002093
40.03 | 0.002097
40.17 | 0.002101
40.3 | 0.002105
40.37 | 0.002109
40.41 | 0.002114
40.54 | 0.002118
40.64 | 0.002122
40.7 | 0.002126
40.78 | 0.002131
40.85 | 0.002135
40.95 | 0.002139
40.9 | 0.002143
41.07 | 0.002147
41.2 | 0.002151
41.29 | 0.002155
41.36 | 0.00216
41.44 | 0.002164
41.55 | 0.002168
41.67 | 0.002173
41.7 | 0.002177
41.78 | 0.002181
41.88 | 0.002185
41.97 | 0.002189
42.03 | 0.002193
42.14 | 0.002197
42.2 | 0.002201
42.31 | 0.002206
42.39 | 0.00221
42.47 | 0.002214
42.55 | 0.002218
42.61 | 0.002222
42.71 | 0.002226
42.85 | 0.00223
42.85 | 0.002234
42.91 | 0.002239
43.02 | 0.002243
43.15 | 0.002247
43.16 | 0.002252
43.32 | 0.002256
43.4 | 0.00226
43.45 | 0.002264
43.51 | 0.002268
43.65 | 0.002272
43.69 | 0.002276
43.78 | 0.00228
43.84 | 0.002284
43.91 | 0.002289
43.98 | 0.002293
44.13 | 0.002297
44.19 | 0.002301
44.27 | 0.002305
44.35 | 0.002309
44.53 | 0.002313
44.58 | 0.002317
44.64 | 0.002322
44.75 | 0.002326
44.79 | 0.00233
44.91 | 0.002334
44.92 | 0.002338
45 | 0.002342
45.11 | 0.002347
45.12 | 0.002351
45.35 | 0.002355
45.4 | 0.002359
45.39 | 0.002363
45.53 | 0.002368
45.69 | 0.002372
45.7 | 0.002376
45.83 | 0.00238
45.82 | 0.002384
45.98 | 0.002388
46.01 | 0.002392
46.16 | 0.002397
46.2 | 0.002401
46.3 | 0.002405
46.32 | 0.002409
46.45 | 0.002414
46.48 | 0.002418
46.58 | 0.002422
46.7 | 0.002426
46.87 | 0.00243
46.87 | 0.002434
46.95 | 0.002438
47 | 0.002443
47.12 | 0.002447
47.23 | 0.002451
47.37 | 0.002455
47.33 | 0.002459
47.46 | 0.002463
47.59 | 0.002468
47.64 | 0.002472
47.7 | 0.002476
47.78 | 0.00248
47.89 | 0.002484
47.98 | 0.002489
48.07 | 0.002493
48.15 | 0.002497
48.19 | 0.002501
48.29 | 0.002505
48.53 | 0.002509
48.7 | 0.002513
48.6 | 0.002517
48.58 | 0.002522
48.84 | 0.002526
48.79 | 0.00253
48.92 | 0.002535
48.98 | 0.002539
49.13 | 0.002543
49.18 | 0.002547
49.28 | 0.002551
49.43 | 0.002555
49.39 | 0.002559
49.44 | 0.002563
49.58 | 0.002568
49.73 | 0.002572
49.84 | 0.002576
49.87 | 0.00258
49.94 | 0.002584
50.1 | 0.002588
50.1 | 0.002592
50.17 | 0.002597
50.29 | 0.002601
50.39 | 0.002605
50.42 | 0.002609
50.57 | 0.002614
50.6 | 0.002618
50.71 | 0.002622
50.88 | 0.002626
50.86 | 0.00263
50.97 | 0.002634
51.03 | 0.002638
51.14 | 0.002643
51.24 | 0.002647
51.26 | 0.002651
51.35 | 0.002655
51.41 | 0.00266
51.56 | 0.002664
51.69 | 0.002668
51.7 | 0.002672
51.82 | 0.002676
51.88 | 0.00268
51.96 | 0.002684
52.02 | 0.002689
52.13 | 0.002693
52.27 | 0.002697
52.35 | 0.002701
52.45 | 0.002705
52.5 | 0.002709
52.54 | 0.002713
52.64 | 0.002718
52.74 | 0.002722
52.84 | 0.002726
52.87 | 0.00273
52.99 | 0.002735
53.08 | 0.002739
53.2 | 0.002743
53.25 | 0.002747
53.34 | 0.002751
53.43 | 0.002755
53.53 | 0.002759
53.58 | 0.002763
53.64 | 0.002768
53.73 | 0.002772
53.88 | 0.002776
53.96 | 0.002781
54.05 | 0.002785
54.06 | 0.002789
54.2 | 0.002793
54.26 | 0.002797
54.34 | 0.002801
54.46 | 0.002805
54.48 | 0.002809
54.62 | 0.002814
54.67 | 0.002818
54.76 | 0.002822
54.79 | 0.002826
54.95 | 0.00283
55.06 | 0.002834
55.1 | 0.002838
55.18 | 0.002843
55.25 | 0.002847
55.4 | 0.002851
55.47 | 0.002855
55.51 | 0.00286
55.62 | 0.002864
55.7 | 0.002868
55.82 | 0.002872
55.9 | 0.002876
55.88 | 0.00288
56 | 0.002884
56.1 | 0.002889
56.21 | 0.002893
56.3 | 0.002897
56.39 | 0.002901
56.45 | 0.002905
56.5 | 0.002909
56.59 | 0.002914
56.69 | 0.002918
56.78 | 0.002922
56.8 | 0.002926
56.96 | 0.00293
57.06 | 0.002935
57.13 | 0.002939
57.23 | 0.002943
57.32 | 0.002947
57.38 | 0.002951
57.49 | 0.002955
57.54 | 0.002959
57.65 | 0.002963
57.7 | 0.002968
57.81 | 0.002972
57.93 | 0.002976
58 | 0.00298
57.98 | 0.002985
58.12 | 0.002989
58.2 | 0.002993
58.21 | 0.002997
58.36 | 0.003001
58.45 | 0.003005
58.48 | 0.003009
58.61 | 0.003014
58.63 | 0.003018
58.75 | 0.003022
58.88 | 0.003026
58.99 | 0.00303
59.03 | 0.003034
59.15 | 0.003038
59.19 | 0.003042
59.25 | 0.003047
59.32 | 0.003051
59.42 | 0.003055
59.55 | 0.003059
59.59 | 0.003064
59.66 | 0.003068
59.8 | 0.003072
59.9 | 0.003076
59.9 | 0.00308
59.99 | 0.003084
60.13 | 0.003088
60.15 | 0.003093
60.27 | 0.003097
60.37 | 0.003101
60.42 | 0.003105
60.48 | 0.003109
60.57 | 0.003113
60.69 | 0.003117
60.78 | 0.003122
60.9 | 0.003126
60.93 | 0.00313
61.06 | 0.003134
61.1 | 0.003138
61.21 | 0.003143
61.31 | 0.003147
61.34 | 0.003151
61.45 | 0.003155
61.53 | 0.003159
61.64 | 0.003163
61.74 | 0.003167
61.78 | 0.003171
61.84 | 0.003176
61.95 | 0.00318
62.02 | 0.003184
62.14 | 0.003188
62.18 | 0.003192
62.31 | 0.003196
62.32 | 0.003201
62.47 | 0.003205
62.59 | 0.003209
62.72 | 0.003213
62.74 | 0.003218
62.7 | 0.003222
62.84 | 0.003226
62.92 | 0.00323
62.98 | 0.003234
63.1 | 0.003238
63.11 | 0.003242
63.28 | 0.003246
63.34 | 0.003251
63.47 | 0.003255
63.54 | 0.003259
63.6 | 0.003264
63.62 | 0.003268
63.77 | 0.003272
63.91 | 0.003276
63.88 | 0.00328
63.98 | 0.003284
64.08 | 0.003288
64.15 | 0.003292
64.2 | 0.003297
64.28 | 0.003301
64.34 | 0.003305
64.41 | 0.003309
64.54 | 0.003313
64.56 | 0.003317
64.72 | 0.003322
64.77 | 0.003326
64.88 | 0.00333
64.89 | 0.003334
64.98 | 0.003338
65.05 | 0.003343
65.19 | 0.003347
65.26 | 0.003351
65.35 | 0.003355
65.38 | 0.003359
65.46 | 0.003363
65.56 | 0.003367
65.55 | 0.003372
65.63 | 0.003376
65.71 | 0.00338
65.84 | 0.003384
65.88 | 0.003388
66.01 | 0.003393
66.06 | 0.003397
66.15 | 0.003401
66.26 | 0.003405
66.29 | 0.003409
66.32 | 0.003413
66.37 | 0.003417
66.38 | 0.003422
66.46 | 0.003426
66.51 | 0.00343
66.54 | 0.003434
66.54 | 0.003438
66.58 | 0.003442
66.62 | 0.003447
66.58 | 0.003451
66.48 | 0.003455
66.52 | 0.003459
66.53 | 0.003464
66.56 | 0.003468
66.55 | 0.003472
66.47 | 0.003476
66.42 | 0.00348
66.39 | 0.003484
66.4 | 0.003488
66.4 | 0.003492
66.31 | 0.003497
66.34 | 0.003501
66.32 | 0.003505
66.35 | 0.003509
66.36 | 0.003513
66.42 | 0.003517
66.31 | 0.003522
66.34 | 0.003526
66.21 | 0.00353
66.17 | 0.003534
66.23 | 0.003538
66.18 | 0.003543
66.11 | 0.003547
66.06 | 0.003551
65.98 | 0.003555
65.95 | 0.003559
65.87 | 0.003563
65.75 | 0.003567
65.66 | 0.003572
65.51 | 0.003576
65.44 | 0.00358
65.4 | 0.003584
65.42 | 0.003588
65.39 | 0.003593
65.28 | 0.003597
65.29 | 0.003601
65.21 | 0.003605
65.19 | 0.003609
65.19 | 0.003613
65.18 | 0.003617
65.15 | 0.003622
65.18 | 0.003626
65.09 | 0.00363
65 | 0.003634
64.85 | 0.003638
64.83 | 0.003642
64.76 | 0.003646
64.67 | 0.003651
64.68 | 0.003655
64.61 | 0.003659
64.52 | 0.003663
64.48 | 0.003668
64.45 | 0.003672
64.45 | 0.003676
64.32 | 0.00368
64.28 | 0.003684
64.2 | 0.003688
64.21 | 0.003692
64.11 | 0.003696
63.96 | 0.003701
64 | 0.003705
64.03 | 0.003709
63.91 | 0.003713
63.85 | 0.003717
63.79 | 0.003721
63.76 | 0.003725
63.67 | 0.00373
63.5 | 0.003734
63.42 | 0.003738
63.37 | 0.003742
63.23 | 0.003747
63.19 | 0.003751
63.08 | 0.003755
63.04 | 0.003759
63.03 | 0.003763
62.97 | 0.003767
62.81 | 0.003771
62.75 | 0.003775
62.59 | 0.00378
62.46 | 0.003784
62.34 | 0.003788
62.29 | 0.003792
62.17 | 0.003797
62.02 | 0.003801
62.02 | 0.003805
61.92 | 0.003809
61.81 | 0.003813
61.83 | 0.003817
61.79 | 0.003821
61.82 | 0.003826
61.71 | 0.00383
61.8 | 0.003834
61.79 | 0.003838
61.76 | 0.003842
61.68 | 0.003846
61.64 | 0.00385
61.67 | 0.003855
61.59 | 0.003859
61.6 | 0.003863
61.55 | 0.003867
61.42 | 0.003872
61.37 | 0.003876
61.26 | 0.00388
61.27 | 0.003884
61.23 | 0.003888
61.2 | 0.003892
61.16 | 0.003896
61.16 | 0.0039
61.24 | 0.003905
61.1 | 0.003909
61.06 | 0.003913
60.98 | 0.003917
60.91 | 0.003921
60.99 | 0.003926
60.88 | 0.00393
60.92 | 0.003934
60.83 | 0.003938
60.84 | 0.003942
60.82 | 0.003947
60.79 | 0.003951
60.83 | 0.003955
60.83 | 0.003959
60.84 | 0.003963
60.79 | 0.003967
60.79 | 0.003971
60.79 | 0.003976
60.81 | 0.00398
60.8 | 0.003984
60.8 | 0.003988
60.89 | 0.003993
60.77 | 0.003997
60.69 | 0.004001
60.69 | 0.004005
60.77 | 0.004009
60.65 | 0.004013
60.7 | 0.004017
60.62 | 0.004021
60.68 | 0.004026
60.64 | 0.00403
60.67 | 0.004034
60.68 | 0.004038
60.72 | 0.004043
60.66 | 0.004047
60.67 | 0.004051
60.63 | 0.004055
60.61 | 0.004059
60.56 | 0.004063
60.51 | 0.004068
60.48 | 0.004072
60.51 | 0.004076
60.47 | 0.00408
60.48 | 0.004084
60.55 | 0.004088
60.47 | 0.004092
60.38 | 0.004097
60.4 | 0.004101
60.33 | 0.004105
60.29 | 0.004109
60.25 | 0.004114
60.2 | 0.004118
60.16 | 0.004122
60.07 | 0.004126
60.03 | 0.00413
59.92 | 0.004134
59.76 | 0.004138
59.74 | 0.004142
59.67 | 0.004147
59.63 | 0.004151
59.67 | 0.004155
59.6 | 0.004159
59.54 | 0.004164
59.5 | 0.004168
59.51 | 0.004172
59.4 | 0.004176
59.35 | 0.00418
59.28 | 0.004184
59.32 | 0.004188
59.27 | 0.004193
59.23 | 0.004197
59.2 | 0.004201
59.19 | 0.004205
59.14 | 0.004209
59.06 | 0.004213
58.98 | 0.004217
58.92 | 0.004222
58.87 | 0.004226
58.81 | 0.00423
58.86 | 0.004234
58.73 | 0.004239
58.72 | 0.004243
58.63 | 0.004247
58.72 | 0.004251
58.66 | 0.004255
58.51 | 0.004259
58.49 | 0.004263
58.55 | 0.004268
58.44 | 0.004272
58.5 | 0.004276
58.39 | 0.00428
58.42 | 0.004284
58.46 | 0.004288
58.42 | 0.004292
58.45 | 0.004297
58.54 | 0.004301
58.52 | 0.004305
58.51 | 0.004309
58.6 | 0.004314
58.53 | 0.004318
58.6 | 0.004322
58.55 | 0.004326
58.56 | 0.00433
58.61 | 0.004334
58.63 | 0.004338
58.63 | 0.004342
58.64 | 0.004347
58.67 | 0.004351
58.63 | 0.004355
58.67 | 0.004359
58.72 | 0.004363
58.63 | 0.004367
58.76 | 0.004372
58.66 | 0.004376
58.61 | 0.00438
58.73 | 0.004384
58.75 | 0.004388
58.7 | 0.004393
58.74 | 0.004397
58.77 | 0.004401
58.73 | 0.004405
58.79 | 0.004409
58.72 | 0.004413
58.74 | 0.004417
58.7 | 0.004421
58.81 | 0.004426
58.8 | 0.00443
58.73 | 0.004434
58.74 | 0.004438
58.78 | 0.004443
58.79 | 0.004447
58.8 | 0.004451
58.79 | 0.004455
58.78 | 0.004459
58.73 | 0.004463
58.77 | 0.004467
58.8 | 0.004471
58.77 | 0.004476
58.75 | 0.00448
58.69 | 0.004484
58.73 | 0.004488
58.72 | 0.004492
58.63 | 0.004496
58.7 | 0.0045
58.61 | 0.004505
58.64 | 0.004509
58.65 | 0.004513
58.67 | 0.004517
58.67 | 0.004522
58.58 | 0.004526
58.62 | 0.00453
58.67 | 0.004534
58.52 | 0.004538
58.59 | 0.004542
58.65 | 0.004546
58.58 | 0.00455
58.6 | 0.004555
58.62 | 0.004559
58.57 | 0.004563
58.61 | 0.004567
58.57 | 0.004571
58.54 | 0.004575
58.61 | 0.00458
58.61 | 0.004584
58.59 | 0.004588
58.61 | 0.004592
58.58 | 0.004597
58.55 | 0.004601
58.57 | 0.004605
58.61 | 0.004609
58.54 | 0.004613
58.49 | 0.004617
58.49 | 0.004621
58.43 | 0.004625
58.46 | 0.00463
58.42 | 0.004634
58.49 | 0.004638
58.45 | 0.004642
58.47 | 0.004647
58.45 | 0.004651
58.41 | 0.004655
58.36 | 0.004659
58.27 | 0.004663
58.27 | 0.004667
58.23 | 0.004671
58.17 | 0.004676
58.11 | 0.00468
58.18 | 0.004684
58.22 | 0.004688
58.1 | 0.004692
58.02 | 0.004696
57.88 | 0.004701
57.74 | 0.004705
57.66 | 0.004709
57.54 | 0.004713
57.51 | 0.004718
57.41 | 0.004722
57.31 | 0.004726
57.21 | 0.00473
57.18 | 0.004734
57.11 | 0.004738
57.08 | 0.004742
57.02 | 0.004746
56.95 | 0.004751
56.86 | 0.004755
56.84 | 0.004759
56.85 | 0.004764
56.8 | 0.004768
56.71 | 0.004772
56.73 | 0.004776
56.64 | 0.00478
56.59 | 0.004784
56.48 | 0.004788
56.52 | 0.004792
56.52 | 0.004797
56.49 | 0.004801
56.53 | 0.004805
56.47 | 0.004809
56.5 | 0.004813
56.45 | 0.004817
56.44 | 0.004822
56.41 | 0.004826
56.42 | 0.00483
56.38 | 0.004834
56.39 | 0.004838
56.37 | 0.004843
56.29 | 0.004847
56.26 | 0.004851
56.3 | 0.004855
56.25 | 0.004859
56.19 | 0.004863
56.16 | 0.004867
56.12 | 0.004872
56.11 | 0.004876
56.08 | 0.00488
56.01 | 0.004884
56.02 | 0.004888
55.98 | 0.004892
55.91 | 0.004897
55.89 | 0.004901
55.9 | 0.004905
55.85 | 0.004909
55.89 | 0.004913
55.85 | 0.004917
55.81 | 0.004922
55.68 | 0.004926
55.67 | 0.00493
55.71 | 0.004934
55.72 | 0.004938
55.65 | 0.004942
55.65 | 0.004946
55.64 | 0.004951
55.66 | 0.004955
55.65 | 0.004959
55.63 | 0.004963
55.59 | 0.004968
55.59 | 0.004972
55.61 | 0.004976
55.55 | 0.00498
55.59 | 0.004984
55.54 | 0.004988
55.4 | 0.004992
55.51 | 0.004996
55.4 | 0.005001
55.42 | 0.005005
55.42 | 0.005009
55.43 | 0.005013
55.42 | 0.005017
55.43 | 0.005021
55.36 | 0.005026
55.32 | 0.00503
55.33 | 0.005034
55.28 | 0.005038
55.22 | 0.005042
55.21 | 0.005047
55.2 | 0.005051
55.15 | 0.005055
55.15 | 0.005059
55.21 | 0.005063
55.18 | 0.005067
55.26 | 0.005071
55.16 | 0.005076
55.11 | 0.00508
54.83 | 0.005084
54.88 | 0.005088
54.83 | 0.005092
54.83 | 0.005096
54.82 | 0.005101
54.72 | 0.005105
54.67 | 0.005109
54.68 | 0.005113
54.56 | 0.005117
54.49 | 0.005122
54.46 | 0.005126
54.43 | 0.00513
54.37 | 0.005134
54.41 | 0.005138
54.3 | 0.005142
54.22 | 0.005146
54.15 | 0.00515
54.16 | 0.005155
54.18 | 0.005159
54.09 | 0.005163
54.07 | 0.005167
54.09 | 0.005172
53.89 | 0.005176
54.04 | 0.00518
53.99 | 0.005184
53.99 | 0.005188
54.07 | 0.005192
54.01 | 0.005196
53.91 | 0.005201
53.99 | 0.005205
53.98 | 0.005209
53.93 | 0.005213
53.95 | 0.005217
53.95 | 0.005221
53.76 | 0.005226
53.93 | 0.00523
53.75 | 0.005234
53.83 | 0.005238
54.15 | 0.005242
54.16 | 0.005247
53.83 | 0.005251
53.91 | 0.005255
53.81 | 0.005259
53.87 | 0.005263
54 | 0.005267
53.8 | 0.005271
53.8 | 0.005276
53.81 | 0.00528
53.73 | 0.005284
53.85 | 0.005288
53.85 | 0.005293
53.77 | 0.005297
53.77 | 0.005301
53.8 | 0.005305
53.76 | 0.005309
53.73 | 0.005313
53.75 | 0.005317
53.74 | 0.005322
53.81 | 0.005326
53.86 | 0.00533
53.76 | 0.005334
53.6 | 0.005338
53.56 | 0.005342
53.59 | 0.005347
53.52 | 0.005351
53.57 | 0.005355
53.45 | 0.005359
53.45 | 0.005363
53.28 | 0.005368
53.39 | 0.005372
53.36 | 0.005376
53.41 | 0.00538
53.21 | 0.005384
53.13 | 0.005388
53.2 | 0.005392
53.03 | 0.005397
52.92 | 0.005401
53.01 | 0.005405
52.95 | 0.005409
52.83 | 0.005414
52.85 | 0.005418
52.88 | 0.005422
52.57 | 0.005426
52.66 | 0.00543
52.44 | 0.005434
52.69 | 0.005438
52.54 | 0.005443
52.55 | 0.005447
52.43 | 0.005451
52.33 | 0.005455
52.35 | 0.005459
52.28 | 0.005464
52.14 | 0.005468
52.06 | 0.005472
52.12 | 0.005476
52.13 | 0.00548
52.21 | 0.005484
52.14 | 0.005489
52.13 | 0.005493
52.11 | 0.005497
52.11 | 0.005501
52.13 | 0.005505
52.09 | 0.005509
52.13 | 0.005514
52.17 | 0.005518
52.09 | 0.005522
52.06 | 0.005526
52.14 | 0.005531
52.1 | 0.005535
52.15 | 0.005539
52.14 | 0.005543
52.14 | 0.005547
52.14 | 0.005551
52.17 | 0.005555
52.13 | 0.00556
52.2 | 0.005564
52.18 | 0.005568
52.08 | 0.005572
52.17 | 0.005577
52.12 | 0.005581
52.15 | 0.005585
52.2 | 0.005589
52.06 | 0.005593
52.05 | 0.005597
52.14 | 0.005601
52.15 | 0.005606
52.08 | 0.00561
52.12 | 0.005614
52.25 | 0.005618
52.2 | 0.005622
52.15 | 0.005626
52.22 | 0.00563
52.22 | 0.005635
52.22 | 0.005639
52.19 | 0.005643
52.32 | 0.005647
52.22 | 0.005652
52.25 | 0.005656
52.22 | 0.00566
52.14 | 0.005664
52.21 | 0.005668
52.11 | 0.005672
52.04 | 0.005676
52.18 | 0.00568
52.05 | 0.005684
51.97 | 0.005689
52.05 | 0.005693
52.07 | 0.005697
51.98 | 0.005701
52.03 | 0.005705
51.93 | 0.005709
52.07 | 0.005713
52.21 | 0.005717
52.05 | 0.005721
52.04 | 0.005726
52.07 | 0.00573
52.05 | 0.005734
52.03 | 0.005738
52.07 | 0.005742
52.04 | 0.005746
52.05 | 0.00575
52.01 | 0.005754
52.2 | 0.005759
51.95 | 0.005763
52.06 | 0.005767
52.07 | 0.005771
51.99 | 0.005776
51.97 | 0.00578
52.03 | 0.005784
51.89 | 0.005788
51.96 | 0.005792
51.95 | 0.005796
51.89 | 0.0058
51.88 | 0.005804
51.97 | 0.005809
51.96 | 0.005813
51.95 | 0.005817
51.99 | 0.005821
51.89 | 0.005825
51.99 | 0.005829
51.93 | 0.005833
51.87 | 0.005838
51.79 | 0.005842
51.92 | 0.005846
51.83 | 0.00585
51.86 | 0.005855
51.85 | 0.005859
51.88 | 0.005863
51.84 | 0.005867
51.78 | 0.005871
51.81 | 0.005875
51.78 | 0.00588
51.81 | 0.005884
51.77 | 0.005888
51.87 | 0.005892
51.8 | 0.005897
51.79 | 0.005901
51.82 | 0.005905
51.79 | 0.005909
51.86 | 0.005913
51.79 | 0.005917
51.78 | 0.005921
51.88 | 0.005926
51.82 | 0.00593
51.82 | 0.005934
51.86 | 0.005939
51.85 | 0.005943
51.78 | 0.005947
51.8 | 0.005951
51.84 | 0.005955
51.84 | 0.005959
51.75 | 0.005963
51.75 | 0.005967
51.73 | 0.005972
51.7 | 0.005976
51.75 | 0.00598
51.69 | 0.005984
51.62 | 0.005989
51.66 | 0.005993
51.67 | 0.005997
51.66 | 0.006001
51.61 | 0.006005
51.65 | 0.006009
51.56 | 0.006014
51.63 | 0.006018
51.54 | 0.006022
51.57 | 0.006026
51.54 | 0.00603
51.6 | 0.006034
51.53 | 0.006038
51.48 | 0.006042
51.49 | 0.006047
51.49 | 0.006051
51.51 | 0.006055
51.46 | 0.00606
51.42 | 0.006064
51.34 | 0.006068
51.35 | 0.006072
51.25 | 0.006076
51.23 | 0.00608
51.19 | 0.006084
51.15 | 0.006088
51.07 | 0.006093
51.08 | 0.006097
51.03 | 0.006101
50.97 | 0.006105
50.96 | 0.006109
50.89 | 0.006113
50.83 | 0.006118
50.84 | 0.006122
50.69 | 0.006126
50.7 | 0.00613
50.76 | 0.006134
50.74 | 0.006139
50.69 | 0.006143
50.65 | 0.006147
50.64 | 0.006151
50.61 | 0.006155
50.59 | 0.006159
50.67 | 0.006163
50.6 | 0.006168
50.64 | 0.006172
50.53 | 0.006176
50.52 | 0.00618
50.49 | 0.006185
50.56 | 0.006189
50.47 | 0.006193
50.45 | 0.006197
50.4 | 0.006201
50.37 | 0.006205
50.36 | 0.006209
50.36 | 0.006213
50.3 | 0.006218
50.25 | 0.006222
50.22 | 0.006226
50.18 | 0.00623
50.22 | 0.006234
50.11 | 0.006238
50.06 | 0.006242
50.06 | 0.006247
50.04 | 0.006251
50.06 | 0.006255
50.01 | 0.006259
49.92 | 0.006264
49.96 | 0.006268
49.87 | 0.006272
49.87 | 0.006273
49.72 | 0.006275
49.84 | 0.006275
49.6 | 0.006275
49.51 | 0.006275
49.48 | 0.006275
49.48 | 0.006275
49.43 | 0.006275
49.33 | 0.006275
49.26 | 0.006275
49.28 | 0.006275
49.21 | 0.006275
49.22 | 0.006275
48.85 | 0.006255
48.64 | 0.006234
48.35 | 0.006214
48.2 | 0.006193
48.06 | 0.006172
47.77 | 0.006152
47.61 | 0.006131
47.44 | 0.00611
47.19 | 0.006089
46.99 | 0.006068
46.82 | 0.006047
46.56 | 0.006027
46.47 | 0.006005
46.18 | 0.005985
46.07 | 0.005964
45.87 | 0.005943
45.74 | 0.005922
45.58 | 0.005901
45.34 | 0.00588
45.16 | 0.00586
44.98 | 0.005838
44.8 | 0.005818
44.62 | 0.005796
44.44 | 0.005776
44.32 | 0.005755
44.14 | 0.005735
43.95 | 0.005714
43.82 | 0.005693
43.66 | 0.005672
43.46 | 0.005652
43.33 | 0.005631
43.11 | 0.005611
42.96 | 0.005589
42.75 | 0.005569
42.61 | 0.005548
42.41 | 0.005527
42.3 | 0.005506
42.05 | 0.005485
41.88 | 0.005464
41.77 | 0.005443
41.52 | 0.005423
41.45 | 0.005402
41.2 | 0.005381
41.07 | 0.00536
40.9 | 0.005339
40.74 | 0.005318
40.61 | 0.005298
40.36 | 0.005276
40.2 | 0.005256
40.11 | 0.005235
39.97 | 0.005214
39.8 | 0.005193
39.53 | 0.005172
39.4 | 0.005151
39.22 | 0.005131
39.13 | 0.00511
38.93 | 0.005089
38.77 | 0.005068
38.63 | 0.005048
38.45 | 0.005026
38.26 | 0.005006
38.12 | 0.004985
37.95 | 0.004964
37.79 | 0.004943
37.67 | 0.004923
37.45 | 0.004901
37.3 | 0.004881
37.24 | 0.00486
36.92 | 0.004839
36.84 | 0.004818
36.63 | 0.004798
36.53 | 0.004777
36.3 | 0.004756
36.11 | 0.004735
36.03 | 0.004714
35.8 | 0.004693
35.76 | 0.004672
35.52 | 0.004652
35.3 | 0.004631
35.21 | 0.00461
35.07 | 0.004589
34.91 | 0.004568
34.7 | 0.004547
34.58 | 0.004526
34.39 | 0.004505
34.22 | 0.004485
34.1 | 0.004464
33.83 | 0.004443
33.75 | 0.004422
33.5 | 0.004402
33.47 | 0.00438
33.24 | 0.00436
33.14 | 0.004339
32.87 | 0.004318
32.73 | 0.004297
32.6 | 0.004277
32.45 | 0.004256
32.27 | 0.004235
32.11 | 0.004214
31.88 | 0.004194
31.81 | 0.004172
31.62 | 0.004152
31.5 | 0.004131
31.36 | 0.00411
31.11 | 0.004089
31.03 | 0.004069
30.84 | 0.004047
30.69 | 0.004027
30.5 | 0.004006
30.29 | 0.003985
30.17 | 0.003964
29.97 | 0.003943
29.91 | 0.003922
29.72 | 0.003901
29.46 | 0.003881
29.37 | 0.00386
29.21 | 0.003839
29.03 | 0.003818
28.93 | 0.003797
28.73 | 0.003776
28.55 | 0.003756
28.38 | 0.003735
28.28 | 0.003714
28.07 | 0.003693
27.92 | 0.003672
27.73 | 0.003651
27.65 | 0.003631
27.51 | 0.00361
27.34 | 0.003589
27.15 | 0.003568
27.03 | 0.003548
26.85 | 0.003526
26.7 | 0.003506
26.49 | 0.003485
26.38 | 0.003464
26.24 | 0.003443
26.05 | 0.003423
25.84 | 0.003401
25.71 | 0.003381
25.57 | 0.00336
25.3 | 0.003339
25.25 | 0.003318
25.12 | 0.003298
24.92 | 0.003276
24.77 | 0.003256
24.55 | 0.003235
24.45 | 0.003214
24.24 | 0.003193
24.08 | 0.003172
23.96 | 0.003151
23.8 | 0.00313
23.62 | 0.00311
23.5 | 0.003089
23.28 | 0.003068
23.12 | 0.003047
22.95 | 0.003026
22.87 | 0.003005
22.69 | 0.002985
22.48 | 0.002964
22.28 | 0.002943
22.22 | 0.002922
22.07 | 0.002902
21.85 | 0.00288
21.74 | 0.00286
21.65 | 0.002839
21.43 | 0.002818
21.2 | 0.002797
21.09 | 0.002777
20.92 | 0.002755
20.76 | 0.002735
20.59 | 0.002714
20.48 | 0.002693
20.27 | 0.002672
20.15 | 0.002652
19.95 | 0.002631
19.78 | 0.00261
19.62 | 0.002589
19.38 | 0.002568
19.31 | 0.002547
19.12 | 0.002527
19 | 0.002505
18.83 | 0.002485
18.67 | 0.002464
18.47 | 0.002443
18.39 | 0.002422
18.19 | 0.002401
18.02 | 0.00238
17.81 | 0.00236
17.69 | 0.002339
17.5 | 0.002318
17.4 | 0.002297
17.21 | 0.002276
17.07 | 0.002256
16.89 | 0.002235
16.72 | 0.002214
16.55 | 0.002193
16.42 | 0.002173
16.23 | 0.002152
16.02 | 0.002131
15.9 | 0.00211
15.78 | 0.002089
15.62 | 0.002068
15.49 | 0.002048
15.29 | 0.002026
15.17 | 0.002006
15.04 | 0.001985
14.77 | 0.001964
14.72 | 0.001943
14.56 | 0.001922
14.38 | 0.001901
14.14 | 0.001881
14.03 | 0.00186
13.9 | 0.001839
13.69 | 0.001818
13.59 | 0.001797
13.4 | 0.001776
13.21 | 0.001756
13.07 | 0.001735
12.88 | 0.001714
12.77 | 0.001693
12.58 | 0.001672
12.45 | 0.001652
12.27 | 0.001631
12.06 | 0.00161
11.91 | 0.001589
11.74 | 0.001568
11.63 | 0.001547
11.4 | 0.001527
11.27 | 0.001506
11.1 | 0.001485
10.98 | 0.001464
10.79 | 0.001444
10.66 | 0.001422
10.48 | 0.001402
10.3 | 0.001381
10.09 | 0.00136
10.03 | 0.001339
9.81 | 0.001319
9.62 | 0.001297
9.49 | 0.001277
9.3 | 0.001256
9.15 | 0.001235
9.05 | 0.001214
8.84 | 0.001193
8.72 | 0.001172
8.48 | 0.001152
8.35 | 0.00113
8.23 | 0.00111
8.05 | 0.001089
7.84 | 0.001068
7.69 | 0.001048
7.51 | 0.001027
7.37 | 0.001006
7.17 | 0.000985
7.08 | 0.000965
6.87 | 0.000944
6.7 | 0.000923
6.51 | 0.000902
6.31 | 0.000881
6.2 | 0.00086
6.04 | 0.000839
5.84 | 0.000818
5.64 | 0.000798
5.55 | 0.000777
5.3 | 0.000756
5.13 | 0.000735
4.97 | 0.000715
4.77 | 0.000693
4.68 | 0.000673
4.42 | 0.000651
4.27 | 0.000631
4.13 | 0.00061
3.92 | 0.000589
3.72 | 0.000568
3.55 | 0.000548
3.38 | 0.000526
3.19 | 0.000506
2.97 | 0.000485
2.83 | 0.000464
2.6 | 0.000443
2.46 | 0.000423
2.26 | 0.000402
2.23 | 0.000381
2.2 | 0.00036
2.23 | 0.00034
2.15 | 0.000319
2.15 | 0.000298
2.02 | 0.000277
1.93 | 0.000256
1.89 | 0.000235
1.81 | 0.000214
1.63 | 0.000194
1.44 | 0.000173
1.24 | 0.000152
0.98 | 0.000131
0.86 | 0.00011
0.43 | 8.9e-05
0.14 | 6.8e-05
0 | 4.7e-05

## Regneopgave 2
Data fra testmaskinen |  | Delopgave a: | Data fra testmaskinen
Belastningscyklusser (cyklusser) | Forlængelse af revnen (mm) | Revnevækstshastigheden (mm/cyklus) | Revnebelastning (J/m^2) | Opgavebeskrivelse:
46 | 0 | - | - | Del 1: Beregn og plot revnevæksthastigheden for materialet på baggrund af data fra den eksperimentelle test
96 | 0.11833 |  | 257.9969 | a). Bestem revnevækstshastigheden (kolonne C) ved brug af kolonne A og B
141 | 0.23159 |  | 256.3144 | b). Plot Revnevækstshastigheden vs revnebelastningen (Graf 3)
176 | 0.33314 |  | 254.5393 | Del 2: Prædikter antal flyveture (belastningscyklusser) for kritisk revnevækst på 10mm
211 | 0.44917 |  | 252.0829 | c). Bestem/prædikter revnevæksthastigheden for revnebelastning på 200 (J/m^2). Brug den netop opstillede graf 3 fra del 1.
251 | 0.57434 |  | 248.9212 | d). Prædikter antal flyveture (belastningscyklusser) før revnerne i flyvet vokser 10mm. Brug revnevæksthastigheden fra delopgave c.
286 | 0.7001 |  | 246.4849
316 | 0.80355 |  | 245.402 | Note: Du skal kun beregne størrelser i de blåmarkerede felter
346 | 0.91962 |  | 244.2185
381 | 1.0368 |  | 242.2117
421 | 1.1539 |  | 239.53 | Del 2: Delopgave c
466 | 1.266 |  | 236.8111 | Revnebelastning (J/m^2) | Revnevækstshastighed (mm/cyklus)
516 | 1.3796 |  | 235.5291 | 200
566 | 1.498 |  | 234.724
621 | 1.6126 |  | 232.3388
676 | 1.7233 |  | 229.589 | Del 2: Delopgave d
731 | 1.8384 |  | 228.2839 | Revnevækst (mm) | Antal belastningscyklusser
791 | 1.948 |  | 227.2526 | 10
846 | 2.0521 |  | 224.8709
901 | 2.1513 |  | 223.0971
971 | 2.2631 |  | 222.3762
1046 | 2.3713 |  | 220.3507
1116 | 2.4718 |  | 218.5053
1201 | 2.5833 |  | 217.3851
1296 | 2.6997 |  | 215.4775
1386 | 2.8113 |  | 214.1304
1471 | 2.912 |  | 212.3694
1566 | 3.012 |  | 210.7191
1676 | 3.127 |  | 209.3117
1791 | 3.2251 |  | 207.8768
1921 | 3.3299 |  | 206.7692
2066 | 3.4333 |  | 205.0642
2216 | 3.5369 |  | 203.5909
2376 | 3.6358 |  | 202.4073
2551 | 3.7432 |  | 201.1093
2736 | 3.8524 |  | 199.526
2926 | 3.9604 |  | 198.0326
3111 | 4.0573 |  | 196.714
3311 | 4.1554 |  | 195.5944
3551 | 4.2722 |  | 194.2728
3781 | 4.3745 |  | 192.806
4021 | 4.4727 |  | 191.3539
4296 | 4.582 |  | 189.9785
4571 | 4.6843 |  | 188.5696
4856 | 4.7897 |  | 187.1396
5141 | 4.8962 |  | 185.8749
5461 | 5.001 |  | 184.4841
5801 | 5.0996 |  | 182.9661
6151 | 5.2046 |  | 181.7724
6536 | 5.3035 |  | 180.7796
6906 | 5.4124 |  | 179.5574
7306 | 5.5111 |  | 178.2734
7721 | 5.6184 |  | 177.0326
8136 | 5.7188 |  | 175.7172
8676 | 5.8265 |  | 174.4386
9266 | 5.9463 |  | 173.25
9761 | 6.0379 |  | 171.9732
10361 | 6.1407 |  | 170.7881
11026 | 6.2546 |  | 169.6078
11676 | 6.3418 |  | 168.4792
12386 | 6.4479 |  | 167.4723
13161 | 6.5679 |  | 166.2609
13946 | 6.6792 |  | 165.0033
14541 | 6.7734 |  | 164.0697
15226 | 6.8754 |  | 163.076
16141 | 6.984 |  | 161.932
17091 | 7.0949 |  | 160.7462
17996 | 7.202 |  | 159.6073
18691 | 7.2921 |  | 158.6866
19461 | 7.3864 |  | 157.899
20421 | 7.4987 |  | 156.9744
21416 | 7.6205 |  | 155.8969
22316 | 7.714 |  | 154.9986
23191 | 7.788 |  | 154.1396
24301 | 7.903 |  | 153.2225
25586 | 8.0045 |  | 152.1431
26876 | 8.1368 |  | 150.9991
28211 | 8.2147 |  | 150.102
29941 | 8.3416 |  | 149.3145
31566 | 8.4455 |  | 148.457
33106 | 8.555 |  | 147.6623
35106 | 8.669 |  | 146.8099
36996 | 8.7719 |  | 145.9161
38851 | 8.8743 |  | 145.0894
40761 | 8.9755 |  | 144.2096
42536 | 9.0748 |  | 143.4248
47046 | 9.6725 |  | 140.8206
49611 | 9.7746 |  | 138.3219
52456 | 9.8716 |  | 137.6145
55661 | 9.9744 |  | 136.7597
58986 | 10.076 |  | 136.0006
62536 | 10.1811 |  | 135.1946
66766 | 10.2921 |  | 134.2551
71391 | 10.3872 |  | 133.3087
76276 | 10.4787 |  | 132.5106
81971 | 10.5858 |  | 131.7488
87901 | 10.7 |  | 130.8546
94746 | 10.8041 |  | 129.9986
103441 | 10.9055 |  | 129.2297
112551 | 11.0087 |  | 128.4366
119696 | 11.1018 |  | 127.7711
129806 | 11.2045 |  | 127.0501
141536 | 11.3244 |  | 126.2333
151301 | 11.4197 |  | 125.5282
162651 | 11.5301 |  | 124.8695
176631 | 11.6207 |  | 124.1423
189781 | 11.719 |  | 123.5338
204166 | 11.8256 |  | 122.9189
226236 | 11.9175 |  | 122.2906
246456 | 12.0285 |  | 121.8247
261751 | 12.15 |  | 121.1852
274006 | 12.2141 |  | 120.499
287446 | 12.3295 |  | 119.6617
304696 | 12.4482 |  | 118.7081
319816 | 12.5292 |  | 118.065
333611 | 12.6473 |  | 117.4281
350091 | 12.7438 |  | 116.5962
367811 | 12.8336 |  | 115.5984
388191 | 12.9469 |  | 114.7156
411871 | 13.0692 |  | 114.0369
440301 | 13.1641 |  | 113.2798
468076 | 13.274 |  | 112.6977
490436 | 13.3566 |  | 112.264
514571 | 13.4617 |  | 111.7327
542711 | 13.5753 |  | 111.1055
570296 | 13.6735 |  | 110.5485
596346 | 13.7663 |  | 110.0096
627586 | 13.8773 |  | 109.463
661451 | 13.9804 |  | 108.9638
690791 | 14.0803 |  | 108.544
723326 | 14.1695 |  | 107.9407
764956 | 14.277 |  | 107.0248
811486 | 14.3591 |  | 106.1298
867276 | 14.4768 |  | 105.5192
927446 | 14.5471 |  | 105.1995
971721 | 14.6832 |  | 104.8315
1014456 | 14.784 |  | 104.4074
1066866 | 14.8842 |  | 103.9667
1119271 | 14.9823 |  | 103.664
1173191 | 15.0883 |  | 103.2374
1270456 | 15.1913 |  | 102.5688
1374346 | 15.2772 |  | 102.3303
1487301 | 15.353 |  | 102.2596
1601751 | 15.4858 |  | 101.8077
1726446 | 15.5904 |  | 100.9485
1914251 | 15.6916 |  | 100.5654
2012476 | 15.8458 |  | 100.6466
2177116 | 15.8644 |  | 99.9351
2385971 | 16.0196 |  | 99.0671
2445221 | 16.1148 |  | 98.5864
2553341 | 16.1919 |  | 98.1886
2762426 | 16.3133 |  | 97.5637
2923171 | 16.3864 |  | 97.1768